## 產品基本資料
醫電鼎眾股份有限公司 新產品導入 — 製程管制與前置作業
📋 A. 產品資訊
🏭 委外加工廠 | 立榮電子
🔄 產品階段 | ☐ EVT | ☐ DVT | PCB 烘烤: _____ °C ± ___ °C × ___ hr（依 PCB 廠建議） | ☑ 量產 | ☐ MP(小量) | ☐ ECN改版
📂 產品類別 | ☑ 一般 | ☐ 醫療 | FPCA 烘烤: 依原物料規格書，若無規格則 _80__ °C × _4__ hr
🏷️ 產品料號 | 301-000100123
📋 產品名稱 / 描述 | PCBA VS80 Mainboard
📐 PCB 板材資訊 | FR4 / PI: ________ | 層數 | ____ L | 表面處理 | ☐ ENIG | ☐ OSP
🎯 品質水準要求 | ☐ Class 2 | ☐ Class 3 | IPC 標準 | ☐ IPC-A-610 | ☐ J-STD-001
📋 PCBA 資訊 | ☐ 單面 | ☐ 雙面
⚙️ B. 加工項目（無鉛製程）
☐ SMT | ☐ DIP | ☐ ICT | ☐ 組裝 | ☐ 三防膠塗覆 | ☐ 包裝
☐ FCT | ☐ Flying Probe | ☐ 成品測試
👁️ 自動光學檢查(AOI) | ☐ Top | ☐ Bottom
☐ 點膠 |  |  | 📱 QR code 掃描 | ☐ 需要 | ☐ 不需要
🔢 PCBA 序號管控 | ☐ 需要 | ☐ 不需要
⚠️ 特殊零件 / 風險零件清單（由研發填寫）
# | 零件名稱 / 位號 |  | 封裝型式 | 製程風險說明
1
2
📄 C. 工程文件一覽表
☐ 材料清單 BOM |  | ☐ Gerber file / CAD |  | ☐ 座標檔 |  | ☐ 零件位置圖
☐ 原物料規格書 |  | ☐ 機構圖 |  | ☐ 產品規格書 |  | ☐ Reflow 建議曲線圖
☐ 組裝作業標準書 |  | ☐ 測試作業標準書 |  | ☐ SMT工藝規範 |  | ☐ 包裝作業標準書
⚠️ 請於各文件名稱旁註明版本號及日期，例: BOM Rev.C 2026/03/20
🔧 D. 治工具一覽表
🔲 鋼板規格 | 厚度 ____ mm | 開口比 ____ % | ☐ 雷射切割 | 數量 |  | SET(s)
Routing 治具 | ☐ | ☑ | ☐
塗膠治具 | ☑ | ☑
測試治具 | ☑ | ☐ | 1
組裝治具 | ☐ | ☑ | ☐
✍️ 簽核欄
供應商確認 | 振瑋 | 工程審核 | Ricky |  | 研發確認 | Alex

## 製程管制與前置作業
醫電鼎眾股份有限公司 新產品導入 — 製程管制與前置作業 | [6 empty] | ☐ 量測電容、電阻、電感
產品料號 | PCBA VS80 Mainboard |  | FR4 / PI: ________ |  | 頁次 | 2 / 3
🔰 A. 前置作業要求
🧪 樣品提供 | ☑ 試錫板 | ☑ 測溫板 | ☐ 標準件
🔥 PCB / FPC 烘烤 | ☐ 需要 | ☑ 不需要 | PCB 烘烤: _____ °C ± ___ °C × ___ hr（依 PCB 廠建議）
FPCA 烘烤: 依原物料規格書，若無規格則 _80__ °C × _4__ hr
✅ SMT 首件檢查 | ☑ 極性方向 |  | ☐ 量測電容、電阻、電感
🏭 B. SMT / DIP 製程管制
🔀 SMT 順序 | ☐ 先焊底面(B→T) | ☑ 先焊頂面(T→B) | DIP 順序 | ☐ 先焊底面(B→T) | ☐ 先焊頂面(T→B)
⭐ 關鍵零件 （ Sheet1 風險零件清單） | ☑ 有 | ☐ 無
🌡️ 測溫點配置（至少 2 點）
# | 位置 / 位號 | 零件描述 | 備註
1 | U38
2 | U14
🌡️ Reflow 建議參數（研發提供，供應商依實際調整後回報）
💧 Underfill 後烘烤 | 120 °C × 15 mins |  | UF 3808
🔄 PCBA 重工/維修記號 | ☐ 需要 | ☐ 不需要 |  | 依公司 SOP 標記方式執行
📝 特殊製程備註（研發 / 工程填寫）
TYPE-C 填錫率100%
📦 C. 包裝方式
📦 PCBA 包材種類 | ☑ 靜電袋 |  | ☑ 蜂巢式抗靜電隔板 |  | ☐ Tray 抗靜電脆盤
⚠️ D. 注意事項
⚠️ 1. 濕敏等級電子零件/PCB/FPC: 餘料請以真空包裝。
⚠️ 2. 烘烤方式: 層架分散擺放、禁止堆疊; 請依據 MSL 等級與烘料規範。
⚠️ 3. AOI 自動光學檢查: 請執行 100% 全檢。
⚠️ 4. Sensor、Camera、LED 等零件: 請全程攜帶抗靜電手環、工作桌面要求接地。避免靜電吸附引起零件損壞或零件吸附於 Tray。
⚠️ 5. BGA、QFN 零件拋料/掉落: 請勿回收、不得重工。
✍️ 簽核欄 |  |  |  | 振瑋

## 試產報告要求
醫電鼎眾股份有限公司 新產品導入 — 製程管制與前置作業 |  |  | ☐ 量測電容、電阻、電感
產品料號 | PCBA VS80 Mainboard | 頁次 3 / 3
🖨️ A. 印刷品質 / 迴焊紀錄
# | 項目 | ☐
1 | 回流焊曲線 Reflow Profile: 正面/背面（測溫紀錄） | ☑
2 | SPI 錫膏印刷檢查紀錄檔（Excel file）: 包含體積/面積/高度/X軸偏移/Y軸偏移 | ☑
3 | 錫膏印刷重覆性量測（10 次 / 關鍵零件）: 暫不導入,影響到生產線稼動率問題 | ☑
🔍 B. 檢驗紀錄
# | 項目 | ☐
1 | PCB 板彎/翹曲檢驗紀錄 | ☑
2 | 不合格品維修紀錄 | ☑
3 | 材料烘烤紀錄表 | ☑
4 | 鋼板 IQC 檢驗紀錄 | ☐
5 | 鋼板張力量測紀錄 | ☑
6 | 首件檢查紀錄表 | ☑
📈 C. SMT 生產良率報告（包含可製造性設計問題分析 DFM）
📌 此報告為試產交付之必要文件，須涵蓋良率統計及 DFM 問題分析。
📸 D. 照片提供
# | 項目 | ☐
1 | 試錫板照片 | ☑
2 | X-Ray 照片 / BGA, QFN 檢驗紀錄表：BGA、QFN、指定零件: ________________ | ☑
3 | 治具照片（適用於非客供治具/載具） | ☑
4 | PCBA / FPCA 照片: 正反面各一張（全圖） | ☑
5 | PCBA 標準件全板面（AOI 機台標準圖檔）: 正反面各一張 | ☑
✍️ 簽核欄

## 工作表1 (hidden)
醫電鼎眾股份有限公司
新產品導入資料一覽表
填表日期(年月日) |  |  |  |  | 版本別
1. 加工要求
委外加工廠 |  |  |  |  | 廠區
產品階段 | ☐ EVT | ☐ DVT | ☐ PVT | ☐ 量產
產品類別 | ☐ 一般 | ☐ 醫療
產品料號
產品規格
品質水準要求 | ☐ Class 2 | ☐ Class 3
加工項目(無鉛製程) | ☐ SMT | ☐ DIP | ☐ PCBA測試 | ☐ 組裝 | ☐ 塗覆 | ☐ 包裝
☐ 成品測試
自動光學檢查(AOI) | ☐ Top | ☐ Bottom
2. 工程文件一覽表
☐ 材料清單BOM | ☐ Gerber file/ CAD |  | ☐ 座標檔 |  | ☐ 零件位置圖
☐ 原物料規格書 | ☐ 機構圖 |  | ☐ 產品規格書 |  | ☐ Reflow 建議曲線圖
☐ 組裝作業標準書 | ☐ 測試作業標準書 |  | ☐ SMT工藝規範 |  | ☐ 包裝作業標準書
3. 治工具一覽表
鋼板規格 | 厚度____mm | 開口比___% | ☐ | ☐
Routing治具 | ☐ | ☐ |  | 數量 |  | SET(s)
塗膠治具 | ☐ | ☐ |  | 數量 |  | SET(s)
測試治具 | ☐ | ☐ |  | 數量 |  | SET(s)
組裝治具 | ☐ | ☐ |  | 數量 |  | SET(s)
4. 前置作業要求
樣品提供 | ☐ 試錫板 | ☐ 測溫板 | ☐ 標準件
板彎/翹曲: | 量測 1 PCS,板邊畫線為記號 |  |  | 對角線% | ☐ 7/1000 | ☐ 5/1000
PCB / FPC 烘烤 | ☐ 需要 | ☐ 不需要 | PCB 烘烤條件: ________ ± 5 °C × ______ hr >問板廠 FPCA烘烤條件: 依據原物料規格書
SMT首件檢查 | ☐ 極性方向 |  | ☑ 量測電容,電阻,電感
5. SMT /DIP 製程管制
PCBA QR code掃描 | ☐ 需要 | ☐ 不需要
PCBA資訊 | ☐ 單面 | ☐ 雙面
SMT順序 | ☐ B→T | ☐ T→B |  | DIP順序 | ☐ B→T | ☐ T→B
SMD零件補錫: | ☐ 有 | 第一次有問題再寫or? |  | ☐ 不適用
錫膏印刷管制規格 | 厚度 | ↑150% ↓80% | 體積 | ↑150% ↓80% | 面積 | ↑150% ↓80%
關鍵零件 | ☐ 有 | ☐ 無
測溫點 (零件位置)
Underfill後烘烤 **要看用什麼膠 | 溫度 | °C |  | 時間 |  | 分鐘
connector點黃膠?
PCBA 序號管控紀錄 | ☐ 需要 | ☐ 不需要
PCBA 重工./維修記號 | ☐ 需要 | ☐ 不需要 |  | PCBA板邊以奇異筆畫二條直線
6. 包裝方式
PCBA包材種類 | ☐ 靜電袋 | ☐ 蜂巢式抗靜電隔板 |  | ☐ Tray 抗靜電脆盤
7. 試產報告 (須包含以下項目)
印刷品質/迴焊
1. 回流焊曲線Reflow Profile: 正面/背面 (測溫紀錄)
2. SPI 錫膏印刷檢查紀錄檔(excel file)。
3. 錫膏印刷重覆性量測 (10次/ 關鍵零件)
檢驗紀錄
1. PCB板彎/翹曲檢驗紀錄
2. 不合格品維修紀錄
3. 材料烘烤紀錄表
5. 鋼板IQC檢驗紀錄
5. 鋼板張力量測紀錄
6. 首件檢查紀錄表
SMT生產良率報告(包含可製造性設計問題分析(DFM)
照片提供
1. 試錫板照片
2. X-Ray 照片/BGA,QFN檢驗紀錄表：BGA、QFN、指定零件: ________________
3. 治具照片(適用於非客供治具/載具)
4. PCBA/FPCA 照片: 正反面各一張(全圖)
5. PCBA標準件全板面(AOI機台標準圖檔): 正反面各一張
8. 注意事項
1. 濕敏等級電子零件/PCB/FPC: 餘料請以真空包裝。
2. 烘烤方式: 層架分散擺放、禁止堆疊; 請依據MSL 等級與烘料規範。
3. AOI 自動光學檢查: 請執行100%全檢。
4. Sensor 、 Camera 、LED …等零件: 請全程攜帶抗靜電手環、工作桌面要求接地。 避免靜電吸附引起零件損壞或零件吸附於Tray
5. BGA,QFN零件拋料,掉落: 請勿回收、不得重工。